## Taul1
P-luvun laskentataulukko Liikennevirasto 25.1.2010
| Työkohde |  | SILTA B
| Rakenneosa: |  | Reunapalkki 2
P-luvun laskenta
Sementtilaatu: |  | Valmistaja: |  | Yritys XY | [6 empty] | P-luku |  | 51
|  | Nimike: |  | Rapidsementti
|  | Tyyppi: |  | CEM II/A-LL 42.5 R
| Sementin määrä [kg/m3] | [5 empty] | 427
| Tehollinen vesimäärä [kg/m3] | [5 empty] | 169
| Sementin seosaineet [%] |  | Betonin valmistuksessa lisätyt seosaineet [kg/m3]
| masuunikuona | 0 | masuunikuona |  |  |  | 0
| silika | 0 | silika |  |  |  | 0
| lentotuhka | 0 | lentotuhka |  |  |  | 0
| kalkkifilleri | 10
| Kiviaineksen ylänimellisraja D [mm] | [5 empty] | 16
| Jälkihoitoaika | 7 | vrk |  |  | Ilma % | 5
| Sementin aktiivisuuskerroin | [5 empty] | 0.95
| kA x sementin määrä |  |  |  | 405.65 |  | kg/m3
| Tehollinen sideainemäärä |  |  |  | 405.65 |  | kg/m3
| Sideainemäärä |  |  |  | 427 |  | kg/m3
| Vesi-sementtisuhde |  |  |  | 0.42
Suhteituksen raja-arvojen täyttyminen:
| Seosaineiden kokonaismäärät: | [6 empty] | Tehollinen vesimäärän enimmäisarvo [ l/m3] |  |  |  | 181.0752 | P-lukuohjeen vaatimus täyttyy
| - masuunikuona | 0 | kg/m3 | 0 | %
| - kalkkifilleri % | 42.7 | kg/m3 | 10 | %
| - silika % | 0 | kg/m3 | 0 | % |  |  | Ilmamäärän tarkistus Vähimmäisilmamäärä % |  |  |  | 4.4 | P-lukuohjeen vaatimus täyttyy
| - lentotuhka % | 0 | kg/m3 | 0 | %
Suunnitelmassa esitetyt vaatimukset ja niiden täyttyminen:
| Suunnittelulujuus: |  |  |  | K | 45
| P-luku |  |  |  | P | 50
| Sillan osan/Rakenneosan tunnus |  |  |  | Ro | 22
(Ro01…16,Ro20…23,Ro30…53)
| Rasitusluokkaryhmä |  |  |  | R | 1
(R1/R2/R3/R4)
InfraRYL Osa 3:n jakson 42 000 edellyttämät vähimmäisvaatimukset ja niiden täyttyminen:
| Lujuusluokka | [6 empty] | K | 45
| P-lukuvaatimus | [6 empty] | P | 50 | vaatimus täyttyy
| Vähimmäissementtimäärä [kg/m3] | [6 empty] | 320 |  | vaatimus täyttyy
| Vesi-sementtisuhteen enimmäisarvo | [6 empty] | 0.45 |  | vaatimus täyttyy
0
0
0
[20 empty] | 100 |  |  | 95%:n klinkkerisäännön huomioiminen | [13 empty] | #DIV/0!
0
[15 empty] | 0 |  | kuona |  | 0.8 | 0 | 0 | 0 | 100 | -100 | 0 | [8 empty] | SEMU | 405.65
[15 empty] | 10 |  | kalkkikivi |  | 0 | 0 | 5 | 0 | 5 | 10 | [9 empty] | Jälkihoito | 7 | 0.99367
[15 empty] | 0 |  | silika |  | 2 | 0 | 0 | 0 | 100 | -100 | 0 | [8 empty] | ILMA | 1 | 6 | 5 | 4 | 3 | 2 | 7 | 8 | 9 | 5
[15 empty] | 0 |  | lentotuhka |  | 0.4 | 0 | 0 | 0 | 100 | -100 | 0 | 100 | [8 empty] | ILMA 1% | ILMA 6% | ILMA 5% | ILMA 4% | ILMA 3% | ILMA 2% | ILMA 7% | ILMA 8% | ILMA 9%
[15 empty] | 100 | [5 empty] | 95 | 95 | [11 empty] | 0.25 | 67.9454 | 299.2757 | 292.3089 | 260.1205 | 203.5522 | 134.5493 | 288.5418 | 268.8235 | 246.2398 | 292.3089
[34 empty] | 0.275 | 50.9111 | 180.9317 | 172.9638 | 155.1919 | 127.1446 | 91.0441 | 181.2896 | 176.6241 | 169.1091 | 172.9638
[19 empty] | 100 | 100 |  | Aktiivisuuskertoimella kerrottu rakennussementin määrä | [11 empty] | 0.3 | 40.5418 | 129.1662 | 122.3067 | 110.0919 | 92.0209 | 68.4913 | 131.7126 | 131.1188 | 128.4287 | 122.3067
[20 empty] | 95 |  | Lisätyn masuunikuonan määrä kg/m3 | [11 empty] | 0.325 | 33.5774 | 100.1507 | 94.3127 | 85.0261 | 71.8609 | 54.7107 | 103.1648 | 104.0185 | 103.3118 | 94.3127
[22 empty] | Lisätyn silikan määrä kg/m3 | [11 empty] | 0.35 | 28.5845 | 81.6021 | 76.5666 | 69.0851 | 58.7945 | 45.4286 | 84.6185 | 86.0451 | 86.2696 | 76.5666
[14 empty] | 50.6388 | [5 empty] | 1.0526 |  | Lisätyn lentotuhkan määrä kg/m3 | [11 empty] | 0.375 | 24.8345 | 68.7301 | 64.3204 | 58.0622 | 49.646 | 38.7582 | 71.6084 | 73.2589 | 73.953 | 64.3204
[16 empty] | 0 |  |  |  | 1 | [13 empty] | 0.4 | 21.9177 | 59.2799 | 55.3658 | 49.9912 | 42.8885 | 33.7379 | 61.9825 | 63.7019 | 64.6398 | 55.3658
[34 empty] | 0.425 | 19.5864 | 52.0509 | 48.5369 | 43.8303 | 37.6967 | 29.826 | 54.5757 | 56.2911 | 57.3537 | 48.5369
[16 empty] | 0.49057 | WAS | [16 empty] | 0.45 | 17.682 | 46.345 | 43.1598 | 38.976 | 33.5855 | 26.6941 | 48.7025 | 50.3789 | 51.4999 | 43.1598
[14 empty] | 51 |  | 1 | Ksid | 1 | [6 empty] | 0.42 | #REF! | 0 | 50.6388 | [5 empty] | 0.475 | 16.0983 | 41.7288 | 38.8182 | 35.0545 | 30.2513 | 24.1318 | 43.9332 | 45.5541 | 46.6954 | 38.8182
[16 empty] | 0.99367 | Kjh | [7 empty] | 0.42 | 50.6388 | 0.42 | 50.6388 | [5 empty] | 0.5 | 14.7613 | 37.9187 | 35.2407 | 31.8221 | 27.4944 | 21.9979 | 39.9847 | 41.5435 | 42.6827 | 35.2407
[34 empty] | 0.525 | 13.6184 | 34.7219 | 32.2432 | 29.1131 | 25.1779 | 20.1943 | 36.6631 | 38.158 | 39.2819 | 32.2432
[34 empty] | 0.55 | 12.6306 | 32.0021 | 29.6961 | 26.8107 | 23.2049 | 18.6505 | 33.8309 | 35.2628 | 36.3636 | 29.6961
[34 empty] | 0.575 | 11.7688 | 29.6608 | 27.5058 | 24.8305 | 21.505 | 17.3147 | 31.3881 | 32.7594 | 33.8328 | 27.5058
[34 empty] | 0.6 | 11.0107 | 27.6247 | 25.6028 | 23.1099 | 20.0257 | 16.1481 | 29.2602 | 30.5739 | 31.6175 | 25.6028
[14 empty] | kuona |  | 0 | [17 empty] | 0.625 | 10.3389 | 25.8383 | 23.9345 | 21.6015 | 18.7271 | 15.1207 | 27.3904 | 28.6496 | 29.6626 | 23.9345
[14 empty] | kalkkikivi |  | 5 | [17 empty] | 0.65 | 9.7396 | 24.2586 | 22.4605 | 20.2687 | 17.5784 | 14.2094 | 25.7349 | 26.9429 | 27.9252 | 22.4605
[14 empty] | silika |  | 0 | [17 empty] | 0.675 | 9.202 | 22.8521 | 21.1489 | 19.0829 | 16.5554 | 13.3959 | 24.2591 | 25.4192 | 26.3711 | 21.1489
[14 empty] | lentotuhka |  | 0 |  |  |  | Klinkkeriksi | [13 empty] | 0.7 | 8.7171 | 21.5922 | 19.9748 | 18.0212 | 15.6387 | 12.6653 | 22.9356 | 24.0507 | 24.9731 | 19.9748
[16 empty] | kokonaismäärä/ksid |  | % |  | laskettu määrä kg |  |  |  | kokonaismäärä | [9 empty] | 0.725 | 8.2776 | 20.4572 | 18.9177 | 17.0654 | 14.8129 | 12.0059 | 21.7421 | 22.8151 | 23.709 | 18.9177
[14 empty] | kuona |  | 0 |  | 0 |  | 0 |  |  |  | 0 | 0 | [8 empty] | 0.75 | 7.8777 | 19.4296 | 17.9612 | 16.2006 | 14.0651 | 11.4078 | 20.6607 | 21.6942 | 22.5607 | 17.9612
[14 empty] | kalkkikivi |  | 5 |  |  |  | 21.35 |  |  |  | 26.35 | 6.171 | [8 empty] | 0.775 | 7.5122 | 18.4951 | 17.0917 | 15.4146 | 13.3851 | 10.8631 | 19.6764 | 20.6729 | 21.513 | 17.0917
[14 empty] | silika |  | 0 |  | 0 |  | 0 |  |  |  | 0 | 0 | [8 empty] | 0.8 | 7.177 | 17.6417 | 16.2981 | 14.6972 | 12.7641 | 10.3649 | 18.7769 | 19.7385 | 20.5535 | 16.2981
[14 empty] | lentotuhka |  | 0 |  | 0 |  | 0 |  |  |  | 0 | 0 | [8 empty] | 0.825 | 6.8685 | 16.8595 | 15.571 | 14.0398 | 12.1948 | 9.9077 | 17.9517 | 18.8807 | 19.6716 | 15.571
[14 empty] | rakennussementti |  | 427 |  |  |  | 405.65 |  |  |  | 405.65 | 95 | [8 empty] | 0.85 | 6.5838 | 16.1399 | 14.9024 | 13.4355 | 11.6713 | 9.4867 | 17.1922 | 18.0905 | 18.8584 | 14.9024
[14 empty] | sideaineen kokonaismäärä |  | 427
[24 empty] | vaatimus täyttyy |  | vaatimus täyttyy
[24 empty] | vaatimus täyttyy |  | vaatimus täyttyy
[24 empty] | vaatimus täyttyy |  | vaatimus täyttyy
[32 empty] | Sillan osan rasitusluokkaryhmää ei ole määritelty SYL3:ssa | - |  | -
Ei täytä SYL3:n vaatimusta
[32 empty] | 45 | 50 | 320 | 0.45
[32 empty] | K | P | Sem | v/s
[24 empty] | Ro | R | Rasitusluokkaryhmä | Vaatimukset |  |  |  |  | 45 | 50 | 320 | 0.45
[27 empty] | Lujuusluokka | P-lukuvaatimus | Vähimmäissementtimäärä [kg/m3] | Vesi-sementtisuhteen enimmäisarvo |  | TRUE | TRUE | TRUE | TRUE
[32 empty] | 1 | 1 | 1 | 1
[23 empty] | K30 | 1 | 4 | R4 | 30 | - | 230 | - | -
[23 empty] | K30 | 2 | 4 | R4 | 30 | 20 | 300 | 0.55 | P20 | [6 empty] | Ro30 | R4 |  | - | 230 | -
[23 empty] | K30 | 3 | 4 | R4 | 30 | - | 230 | - | - | [8 empty] | K30
[23 empty] | K35 | 4 | 4 | R4 | 35 | - | 230 | - | - | [13 empty] | K30 | 30 | 4 | R4 | 30
[23 empty] | K40 | 5 | 4 | R4 | 40 | - | 320 | 0.45 | - | [6 empty] | Ro31 | R1 | K35 | - | 300 | 0.5 |  | K30 | 30 | 4 | R4 | 30 | - | 230 | - | -
[23 empty] | K35 | 6 | 1 | R1 | 35 | 50 | 300 | 0.5 | P50 | [7 empty] | R2 | [5 empty] | K35 | 31 | 1 | R1 | 35 | - | 300 | 0.5 | -
[23 empty] | K35 | 6 | 2 | R2 | 35 | 30 | 300 | 0.5 | P30 | [6 empty] | Ro40 | R4 | K35 | P25 | 300 | 0.55 |  | K35 | 31 | 2 | R2 | 35 | - | 300 | 0.5 | -
[23 empty] | K30 | 6 | 4 | R4 | 30 | 20 | 300 | 0.55 | P20 | [13 empty] | K35 | 40 | 4 | R4 | 35 | 25 | 300 | 0.55 | P25
[23 empty] | K35 | 7 | 1 | R1 | 35 | 50 | 300 | 0.5 | P50 | [6 empty] | Ro41 | R1 | K45 | P40 | 320 | 0.45 |  | K45 | 41 | 1 | R1 | 45 | 40 | 320 | 0.45 | P40
[23 empty] | K35 | 7 | 2 | R2 | 35 | 30 | 300 | 0.5 | P30 | [13 empty] | K35 | 41 | 2 | R2 | 35 | 25 | 300 | 0.55 | P25
[23 empty] | K35 | 10 | 1 | R1 | 35 | 30 | 300 | 0.5 | P30 | [7 empty] | R2 | K35 | P25 | 300 | 0.55 |  | K40 | 41 | 3 | R3 | 40 | 25 | 300 | 0.5 | P25
[23 empty] | K35 | 10 | 2 | R2 | 35 | 30 | 300 | 0.5 | P30 | [13 empty] | K30 | 50 | 4 | R4 | 30 | - | 230 | - | -
[23 empty] | K35 | 10 | 4 | R4 | 35 | 20 | 300 | 0.5 | P20 | [7 empty] | R3 | K40 | P25 | 300 | 0.5 |  | K35 | 51 | 1 | R1 | 35 | 40 | 300 | 0.55 | P40
[23 empty] | K40 | 11 | 1 | R1 | 40 | 50 | 320 | 0.45 | P50 | [13 empty] | K35 | 51 | 2 | R2 | 35 | 25 | 300 | 0.55 | P25
[23 empty] | K35 | 11 | 2 | R2 | 35 | 30 | 300 | 0.5 | P30 | [6 empty] | Ro50 | R4 | K30 | - | 230 | - |  | K35 | 52 | 4 | R4 | 35 | 25 | 300 | 0.55 | P25
[23 empty] | K35 | 11 | 3 | R3 | 35 | 30 | 300 | 0.5 | P30 | [6 empty] | Ro51 | R1 | K35 | P40 | 300 | 0.55 |  | K45 | 53 | 1 | R1 | 45 | 40 | 300 | 0.45 | P40
[23 empty] | K35 | 12 | 1 | R1 | 35 | 30 | 300 | 0.5 | P30 | [7 empty] | R2 | K35 | P25 | 300 | 0.55 |  | K35 | 53 | 2 | R2 | 35 | 25 | 300 | 0.55 | P25
[23 empty] | K35 | 12 | 2 | R2 | 35 | 20 | 300 | 0.5 | P20 | [6 empty] | Ro52 | R4 | K35 | P25 | 300 | 0.55 |  | K40 | 53 | 3 | R3 | 40 | 25 | 300 | 0.45 | P25
[23 empty] | K35 | 13 | 4 | R4 | 35 | - | 300 | 0.5 | -
[23 empty] | K40 | 14 | 4 | R4 | 40 | 50 | 320 | 0.45 | P50 | [6 empty] | Ro53 | R1 | K45 | P40 | 320 | 0.45
[23 empty] | K40 | 15 | 4 | R4 | 40 | - | 320 | 0.45 | -
[23 empty] | K45 | 16 | 4 | R4 | 45 | 70 | 320 | 0.45 | P70 | [7 empty] | R2 | K35 | P25 | 300 | 0.55
[23 empty] | K35 | 20 | 1 | R1 | 35 | 30 | 300 | 0.5 | P30
[23 empty] | K35 | 20 | 2 | R2 | 35 | 20 | 300 | 0.5 | P20 | [7 empty] | R3 | K40 | P25 | 300 | 0.45
[23 empty] | K35 | 20 | 4 | R4 | 35 | 20 | 300 | 0.55 | P20
[23 empty] | K35 | 21 | 1 | R1 | 35 | 30 | 300 | 0.5 | P30
[23 empty] | K35 | 21 | 2 | R2 | 35 | 20 | 300 | 0.5 | P20
[23 empty] | K40 | 21 | 3 | R3 | 40 | 30 | 300 | 0.45 | P30
[23 empty] | K45 | 22 | 1 | R1 | 45 | 50 | 320 | 0.45 | P50 | 45 | 50 | 320 | 0.45
[23 empty] | K40 | 22 | 2 | R2 | 40 | 50 | 300 | 0.5 | P50
[23 empty] | K45 | 22 | 3 | R3 | 45 | 30 | 320 | 0.45 | P30
[23 empty] | K35 | 22 | 4 | R4 | 35 | 30 | 300 | 0.55 | P30
[23 empty] | K35 | 23 | 1 | R1 | 35 | 50 | 300 | 0.5 | P50
[23 empty] | K35 | 23 | 2 | R2 | 35 | 50 | 300 | 0.5 | P50
[23 empty] | K35 | 23 | 3 | R3 | 35 | 30 | 300 | 0.5 | P30
[23 empty] | K35 | 23 | 4 | R4 | 35 | 30 | 300 | 0.55 | P30
[23 empty] | K30 | 30 | 4 | R4 | 30 | - | 230 | - | -
[23 empty] | K35 | 31 | 1 | R1 | 35 | - | 300 | 0.5 | -
[23 empty] | K35 | 31 | 2 | R2 | 35 | - | 300 | 0.5 | -
[23 empty] | K35 | 40 | 4 | R4 | 35 | 25 | 300 | 0.55 | P25
[23 empty] | K45 | 41 | 1 | R1 | 45 | 40 | 320 | 0.45 | P40
[23 empty] | K35 | 41 | 2 | R2 | 35 | 25 | 300 | 0.55 | P25
[23 empty] | K40 | 41 | 3 | R3 | 40 | 25 | 300 | 0.5 | P25
[23 empty] | K30 | 50 | 4 | R4 | 30 | - | 230 | - | -
[23 empty] | K35 | 51 | 1 | R1 | 35 | 40 | 300 | 0.55 | P40
[23 empty] | K35 | 51 | 2 | R2 | 35 | 25 | 300 | 0.55 | P25
[23 empty] | K35 | 52 | 4 | R4 | 35 | 25 | 300 | 0.55 | P25
[23 empty] | K45 | 53 | 1 | R1 | 45 | 40 | 320 | 0.45 | P40
[23 empty] | K35 | 53 | 2 | R2 | 35 | 25 | 300 | 0.55 | P25
[23 empty] | K40 | 53 | 3 | R3 | 40 | 25 | 300 | 0.45 | P25
Sillan osaa ei ole määritelty SYL 3:ssa
[42 empty] | 12 | 216 | 274.9 | 274.9412 | 215.972 | 12 | 382.4675 | 382.4724
[42 empty] | 16 | 202.5 | 259.9 | 259.9944 | 202.4252 | 16 | 350 | 350.0132
[42 empty] | 20 |  |  | 248.75 | 193.448 | 20 |  | 329.81 |  | 337.6016
[42 empty] | 25 | 187.5 | 239.2 | 239.55 | 187.19 | 25 | 315.2439 | 315.2975
[42 empty] | 32 | 185 | 234.2 | 234.9272 | 184.334 | 32 | 300 | 300.1124
[46 empty] | 11 | 344.3 | 219.3928 | 390.2368
[46 empty] | 12 | 274.5972 | 215.6964 | 381.5156
[43 empty] | 195.8333 | 251.2 |  | 13 | 270.9917 | 212.251 | 373.495
[46 empty] | 14 | 267.5242 | 209.0488 | 366.1336
[46 empty] | 15 | 264.1995 | 206.082 | 359.39
[46 empty] | 16 | 261.0224 | 203.3428 | 353.2228
[46 empty] | 17 | 257.9977 | 200.8234 | 347.5906
[46 empty] | 18 | 255.1302 | 198.516 | 342.452
[46 empty] | 19 | 252.4247 | 196.4128 | 337.7656
[46 empty] | 20 | 249.886 | 194.506 | 333.49
[46 empty] | 21 | 247.5189 | 192.7878 | 329.5838
[46 empty] | 22 | 245.3282 | 191.2504 | 326.0056
[46 empty] | 23 | 243.3187 | 189.886 | 322.714
[46 empty] | 24 | 241.4952 | 188.6868 | 319.6676
[46 empty] | 25 | 239.8625 | 187.645 | 316.825
[46 empty] | 26 | 238.4254 | 186.7528 | 314.1448
[46 empty] | 27 | 237.1887 | 186.0024 | 311.5856
[46 empty] | 28 | 236.1572 | 185.386 | 309.106
[30 empty] | kiviaineksen ylänimellisraja D | [15 empty] | 29 | 235.3357 | 184.8958 | 306.6646
[46 empty] | 30 | 234.729 | 184.524 | 304.22
[29 empty] | Sideainemäärä [kg/m3] | Tehollisen vesimäärän enimmäisarvo [ l/m3] | [15 empty] | 31 | 234.3419 | 184.2628 | 301.7308
[30 empty] | D = 12 mm | D = 16 mm |  | D = 25 mm | D = 32 mm | D = 12 mm | D = 16 mm | D = 20 mm | D = 25 mm | D = 32 mm | [6 empty] | 32 | 234.1792 | 184.1044 | 299.1556
[29 empty] | 300 |  | 196 | 187 | 175 | 170 | -0.06 | -0.05 | -0.05 | -0.05 | -0.05
[29 empty] | 350 | 200 | 185 | 178.3333 | 170 | 167.5 | 216 | 202.5 | 195.8333 | 187.5 | 185 |  | 15 | 1.6667 | 6.6667 | 195.8333
[29 empty] | 400 | 192 | 182.5 | 175.8333 | 167.5 | 165 | -0.214 | -0.214 | -0.214 | -0.214 | -0.214
[29 empty] | 450 | 189 | 180 | 173.3333 | 165 | 162.5 | 274.9 | 259.9 | 251.2 | 239.2 | 234.2
[29 empty] | 500 | 186 | 177.5 | 170.8333 | 162.5 | 160 | [6 empty] | 20.7 | 2.3 | 9.2 | 250.7
[35 empty] | 382.4675 | 350 | 337.6016 | 315.2439 | 300
[28 empty] | 300 |  | 196 | 175 | 170 | [8 empty] | 12 | 16 | 20 | 25 | 32 | 12 | 16 | 20 | 25 | 32
[28 empty] | 350 | 200 | 185 | 170 | 167.5 | [7 empty] | 250 | 221.4 | 206.4 | 197.7 | 185.7 | 180.7 | 201 | 190 | 183.3333 | 175 | 172.5
[28 empty] | 400 | 192 | 182.5 | 167.5 | 165 | [7 empty] | 260 | 219.26 | 204.26 | 195.56 | 183.56 | 178.56
[28 empty] | 450 | 189 | 180 | 165 | 162.5 | [7 empty] | 270 | 217.12 | 202.12 | 193.42 | 181.42 | 176.42
[28 empty] | 500 | 186 | 177.5 | 162.5 | 160 | [7 empty] | 280 | 214.98 | 199.98 | 191.28 | 179.28 | 174.28
[28 empty] | 300 | 187 | [10 empty] | 290 | 212.84 | 197.84 | 189.14 | 177.14 | 172.14
[28 empty] | 335 | 179.5 | 0.21429 | [9 empty] | 298.6486 | 210.9892 | 195.9892 | 187.2892 | 175.2892 | 170.2892
[28 empty] | 350 | 178.3333 | [10 empty] | 300 | 210.7 | 195.7 | 187 | 175 | 170
[28 empty] | 400 | 175.8333 | [10 empty] | 315.2439 | 207.4378 | 192.4378 | 183.7378 | 171.7378 | 169.2378
[28 empty] | 450 | 173.3333 | [10 empty] | 337.6016 | 202.6533 | 187.6533 | 178.9533 | 170.6199 | 168.1199
[16 empty] | 0.42 | 16 | [10 empty] | 500 | 170.8333 | [10 empty] | 340 | 202.14 | 187.14 | 178.8333 | 170.5 | 168
[16 empty] | 50 | P20 | P30 | P50 | P70 | [19 empty] | 350 | 200 | 185 | 178.3333 | 170 | 167.5
[16 empty] | 0.6 | 5 | 5 | [9 empty] | 0.22 | [11 empty] | 360 | 197.86 | 184.5 | 177.8333 | 169.5 | 167
[16 empty] | 0.5 | 3 | 4 | 6 | [8 empty] | 0.21429 | [11 empty] | 370 | 195.72 | 184 | 177.3333 | 169 | 166.5
[16 empty] | 0.4 | 2 | 3 | 4 | 7 | [19 empty] | 380 | 193.58 | 183.5 | 176.8333 | 168.5 | 166
[16 empty] | 0.32 | 2 | 2 | 2 | 3 | [9 empty] | 1 | [9 empty] | 382.4675 | 193.0519 | 183.3766 | 176.71 | 168.3766 | 165.8766
[40 empty] | 400 | 192 | 182.5 | 175.8333 | 167.5 | 165
[16 empty] | a | 20 | 10 | 20 | 50 | [9 empty] | 1 | [9 empty] | 410 | 191.4 | 182 | 175.3333 | 167 | 164.5
[16 empty] | b | -7 | -1 | -4 | -13 | [9 empty] | 1 | [9 empty] | 420 | 190.8 | 181.5 | 174.8333 | 166.5 | 164
[17 empty] | 1.4 | 3.2 | 4.4 | 8 | [19 empty] | 430 | 190.2 | 181 | 174.3333 | 166 | 163.5
[16 empty] | raja | 0.5 | 0.4 | 0.4 | 0.32 | [19 empty] | 440 | 189.6 | 180.5 | 173.8333 | 165.5 | 163
[40 empty] | 450 | 189 | 180 | 173.3333 | 165 | 162.5
[16 empty] | a | 10 | 12.5 | 25 | 2.5 | [19 empty] | 460 | 188.4 | 179.5 | 172.8333 | 164.5 | 162
[16 empty] | b | -2 | -2 | -6 | -2 | [19 empty] | 470 | 187.8 | 179 | 172.3333 | 164 | 161.5
[17 empty] | 2.2 | 3.25 | 4.5 | -0.95 | [19 empty] | 480 | 187.2 | 178.5 | 171.8333 | 163.5 | 161
[16 empty] | raja | 0.4 | 0.32 | 0.32 | 0.32 | [19 empty] | 490 | 186.6 | 178 | 171.3333 | 163 | 160.5
[17 empty] | 2.2 | 3.2 | 4.4 | 8 | [19 empty] | 500 | 186 | 177.5 | 170.8333 | 162.5 | 160
[17 empty] | 2.2 | 3.2 | 4.4 | 8 | [19 empty] | 510 | 185.4 | 177 | 170.3333 | 162 | 159.5
[17 empty] | 4.4 | 16 |  | 0 | [19 empty] | 520 | 184.8 | 176.5 | 169.8333 | 161.5 | 159
[17 empty] | 4.4 | 8 | 4.4 | 0 | [19 empty] | 530 | 184.2 | 176 | 169.3333 | 161 | 158.5
[17 empty] | 4.4 |  |  | 8 | [19 empty] | 540 | 183.6 | 175.5 | 168.8333 | 160.5 | 158
[17 empty] | 4.4 |  |  | 0 | [19 empty] | 550 | 183 | 175 | 168.3333 | 160 | 157.5
8 mm
[16 empty] | P-lukuohjeen vaatimus täyttyy | [13 empty] | P20 | P30 | P50 | P70
[16 empty] | Tarkista kiviaineksen hienous | [12 empty] | 0.6 | 6 | 7
[29 empty] | 0.5 | 4 | 6 | 9
[29 empty] | 0.4 | 3 | 5 | 7 | 10
[16 empty] | P-lukuohjeen vaatimus täyttyy | [12 empty] | 0.32 | 3 | 4 | 5 | 6
P-lukuohjeen vaatimus ei täyty
P-lukuohjeen vaatimus täyttyy
[16 empty] | Vesisideaine- | Ilmamäärän vähimmäisarvo
[16 empty] | suhde | eri pakkasenkes­tävyysluokissa | [11 empty] | JOS(F14="-";"Sillan osan rasitusluokkaryhmää ei ole määritelty SYL3:ssa";" "
[17 empty] | P20 | P30 | P50 | P70 | [20 empty] | Tehollinen vesimäärän enimmäisarvo [ l/m3] | 181.0752
[14 empty] | 170.373 |  | 0.6 | 5% | 5% | - | - | [20 empty] | Tehollinen vesimäärä [ l/m3] | 169 | -0.214 | -0.05
[16 empty] | 0.5 | 3% | 4% | 6% | - | [20 empty] | Sideainemäärä [kg/m3] | 427 | 168.6164 | 181.0752 |  | H27
[14 empty] | 0.42 |  | 0.4 | 2% | 3% | 4% | (7 %) 1) | [21 empty] | Taitepiste | alku | loppu
[14 empty] | 0.35 |  | 0.32 | 2% | 2% | 2% | 3% | [20 empty] | 16 | 350.0132 | 259.9944 | 202.4252 |  | J21
[16 empty] | <0,32 | ei vaat. | ei vaat. | ei vaat. | ei vaat.
[46 empty] | loppu | alku
#REF!
#REF!
#REF!
#REF!
#REF!
#REF!
#REF!
#REF!
#REF!
#REF!
#REF!
#REF!
#REF!
#REF!
#REF!
#REF!
#REF!
#REF!
#REF!
#REF!